## rev.08
SCHEDA TECNICA
TECHNICAL DATA SHEET
00405 17120
Tipo carta: | Dalì | candido new |  |  | Grammatura: |  | 120
Type of paper |  |  |  |  | Basis weight
Caratteristiche della carta |  |  | unità | Minimo | Obbiettivo | Massimo | Metodo
Paper properties |  |  | unit | minimun | Target | maximun | Method
Grammatura |  |  | g/m2 | 114 | 120 | 126 | MCM-003
Basis weight | [6 empty] | (ISO 536)
Spessore |  |  | mm | 165.6 | 180 | 194.4 | MCM-004
Caliper | [6 empty] | (ISO 534)
*Grado di bianco ISO (Filtro Tappi 457) |  |  | % | 103 | 105 | 107 | MCM-078
*Brightness ISO (Tappi filter 457) | [6 empty] | (ISO 2470)
Assorbimento d'acqua (Cobb60) fronte |  |  | g/m2 | 20 | 25 | 30
Water absorption (Cobb60) top | [6 empty] | MCM - 011
Assorbimento d'acqua (Cobb60) retro |  |  | g/m2 | 19 | 24 | 29 | (ISO 535)
Water absorption (Cobb60) back
Lunghezza di rottura DL |  |  | Km | 4.05 | 5.4 | ***
Breaking lenght MD | [6 empty] | MCM-017
Lunghezza di rottura DT |  |  | Km | 2.4 | 3.2 | *** | (ISO 1924)
Breaking lenght CD
I valori sopra riportati sono quelli tipici di produzione / The values given above are typical of the production process
Documento informativo a distribuzione non controllata / Informative document of which distribution is not controlled