## rev.03
SCHEDA TECNICA
TECHNICAL DATA SHEET
Tipo carta: | Notturno 22 |  |  | Grammatura: |  | 250
Type of paper |  |  |  | Basis weight
Caratteristiche della carta |  | unità | Minimo | Obbiettivo | Massimo | Metodo
Paper properties |  | unit | minimun | Target | maximun | Method
Grammatura |  | g/m2 | 235 | 250 | 265 | MCM-003
Basis weight | [5 empty] | (ISO 536)
Spessore |  | µm | 283.65 | 305 | 326.35 | MCM-004
Caliper | [5 empty] | (ISO 534)
Assorbimento d'acqua (Cobb60) lato tela |  | g/m2 | 20 | 25 | 30
Water absorption (Cobb60) wire side | [5 empty] | MCM-011
Assorbimento d'acqua (Cobb60) lato ballerino |  | g/m2 | 19 | 24 | 29 | (ISO 535)
Water absorption (Cobb60) felt side
Lunghezza di rottura DL |  | km | 3.15 | 4.5 | ***
Breaking lenght MD | [5 empty] | MCM-017
Lunghezza di rottura DT |  | km | 1.61 | 2.3 | *** | (ISO-1924)
Breaking lenght CD
I valori sopra riportati sono quelli tipici di produzione / The values given above are typical of the production process
Documento informativo a distribuzione non controllata / Informative document of which distribution is not controlled