## rev.03
SCHEDA TECNICA
TECHNICAL DATA SHEET
Tipo carta: | Notturno 22 |  |  | Grammatura: |  | 450
Type of paper |  |  |  | Basis weight
Caratteristiche della carta |  | unità | Minimo | Obiettivo | Massimo | Metodo
Paper properties |  | unit | minimun | Target | maximun | Method
Grammatura |  | g/m2 | 418.5 | 450 | 481.5 | MCM-003
Basis weight | [5 empty] | (ISO 536)
Spessore |  | µm | 483 | 525 | 567 | MCM-004
Caliper | [5 empty] | (ISO 534)
Assorbimento d'acqua (Cobb60) lato tela |  | g/m2 | 20 | 25 | 30 | MCM-011
Water absorption (Cobb60) wire side | [5 empty] | ISO 535
Assorbimento d'acqua (Cobb60) lato ballerino |  | g/m2 | 19 | 24 | 29 | MCM-011
Water absorption (Cobb60) felt side | [5 empty] | ISO 535
Lunghezza di rottura DL |  | km | 2.52 | 3.6 | ***
Breaking lenght MD | [5 empty] | MCM-017
Lunghezza di rottura DT |  | km | 1.26 | 1.8 | *** | (ISO-1924)
Breaking lenght CD
I valori sopra riportati sono quelli tipici di produzione / The values given above are typical of the production process
Documento informativo a distribuzione non controllata / Informative document of which distribution is not controlled